## 工作表1
附件2
检测机构须具备的检测能力范围
资质类别 |  | 检测内容 | 计量认证参数
专项检测 | 地基基础工程检测 | 地基及复合地基承载力静载检测 | 浅层平板载荷试验、复合地基载荷试验
|  | 桩的承载力检测 | 单桩竖向抗压静载试验、单桩竖向抗拔静载试验、单桩水平静载试验、高应变法
|  | 桩身完整性检测 | 低应变法、钻芯法、声波透射法
|  | 锚杆锁定力检测 | 锚杆抗拔力试验
| 主体结构工程现场 检测 | 混凝土、砂浆、砌体强度现场检测 | 混凝土抗压强度（回弹法、钻芯法）、砌筑砂浆抗压强度（回弹法、贯入法）、砌筑块材抗压强度
|  | 钢筋保护层厚度检测 | 钢筋保护层厚度
|  | 混凝土预制构件结构性能检测 | 外观质量、尺寸偏差、受弯预制构件结构性能检验
|  | 后置埋件的力学性能检测 | 后锚固件抗拔承载力
| 建筑幕墙工程检测 | 建筑幕墙的气密性、水密性、风压变形性能、层间变位性能检测 | 建筑幕墙的气密性、水密性、风压变形性能、层间变位性能检测
|  | 硅酮结构胶相容性检测 | 硅酮结构胶相容性、基材与密封胶剥离粘结性
| 钢结构工程 检测 | 钢结构焊接质量无损检测 | 超声检测、磁粉检测、射线检测、焊缝外观质量、焊缝外观尺寸
|  | 钢结构防腐及防火涂装检测 | 涂层厚度
|  | 钢结构节点、机械连接用紧固标准件及高强度螺栓力学性能检测 | 节点力学性能试验、高强度大六角头螺栓扭矩系数、高强度大六角头螺栓终拧扭矩、扭剪型高强度螺栓紧固轴力、连接摩擦面抗滑移系数
|  | 钢网架结构的变形检测 | 挠度
见证取样 检测 |  | 水泥物理力学性能检验 | 细度、凝结时间、安定性、抗折强度、抗压强度
|  | 钢筋（含焊接与机械连接）力学性能检验 | 屈服强度、抗拉强度、伸长率、反向弯曲性能、冷弯
|  | 砂、石常规检验 | 颗粒级配、表观密度、含水率、吸水率、堆积密度和紧密密度、空隙率、针片状颗粒含量、含泥量、泥块含量、压碎指标、岩石抗压强度
|  | 混凝土、砂浆强度检验 | 混凝土普通配合比、抗压强度、抗折强度、坍落度、扩张度、维勃稠度、扩展时间、凝结时间、泌水、表观密度、抗渗性能，砂浆配合比设计、密度、凝结时间、抗压强度、分层度、稠度
|  | 简易土工试验 | 含水率、密度、相对密度、击实、颗粒分析、界限含水量
|  | 混凝土掺加剂检验 | 掺合料：细度、需水量比、流动度比、安定性、含水量、烧失量； 外加剂：含固量、含水量、密度、水泥净浆流动度、细度、PH值、砂浆减水率、减水率、泌水率比、含气量、凝结时间之差、抗压强度比、收缩率比、对钢筋锈蚀作用、吸水量比、压力泌水率比、坍落度1h经时变化量、净浆安定性、限制膨胀率
|  | 预应力钢绞线、锚夹具检验 | 拉伸试验（最大力、0.2%屈服力、最大力总伸长率）、应力松弛、弹性模量、硬度、静载锚固性能、锚口摩阻损失
|  | 沥青、沥青混合料检验 | 沥青：针入度、延度、软化点、旋转薄膜加热； 沥青混合料：配合比设计、密度、理论最大相对密度、车辙、沥青含量、矿料级配、谢伦堡沥青析漏、马歇尔稳定度
备注：申请相关专项及见证取样检测时，其对应的每项检测内容均需具备，每项检测内容应具备对应的计量认证参数。